## 口腔征集相关耗材与器械
口腔科内科耗材及器械清单（仅供参考）
序号 | 大类 | 种类 | 小类 | 器械或耗材名称 | 参数及性能要求 | 价内/价外耗材
1 | 牙体预备及开髓类 | 器械 | 手工器械 | 剔挖器 | 1.各种规格型号 1#-6#； 2.刃口细小微锐，可以伸到较深处进行剔挖操作； 3.硬度要求510-620HV，有足够强度，粗糙度除柄花及刃口处外均不大于0.4um； 4.可消毒后重复使用。
2 | 牙体预备及开髓类 | 器械 | 车针类 | 高速球钻车针 | 1.钨钢材质 2.车针柄直径1.6mm，车针长度19mm 3.各种规格型号（车针工作端直径ISO 005/006/008/010/012/014/016/018)
3 | 牙体预备及开髓类 | 器械 | 车针类 | 高速裂钻车针 | 1.钨钢材质,直裂纹，平头 2.车针柄直径1.6mm，车针长度19m 3.各种规格型号（车针工作端直径ISO 008/010/012
4 | 牙体预备及开髓类 | 器械 | 车针类 | 高速倒锥车针 | 1.钨钢材质 2.车针柄直径1.6mm，车针长度19m 3.各种规格型号（车针工作端直径ISO 008/010/012/014/016）
5 | 牙体预备及开髓类 | 器械 | 车针类 | 低速钨钢车针 | 1. 各种规格型号； 2. 高效切割能力； 3. 细小的颈部，使视野更清晰； 4. 可消毒后重复使用。
6 | 牙体预备及开髓类 | 器械 | 车针类 | 低速球钻车针（短柄） | 1.钨钢材质 2.车针柄直径2.35mm，车针长度22.5mm 3.各种规格型号（车针工作端直径ISO 008/010/012/014/016/018)
7 | 牙体预备及开髓类 | 器械 | 车针类 | 低速球钻车针（长柄） | 1.钨钢材质 2.车针柄直径2.35mm，车针长度44.5mm 3.各种规格型号（车针工作端直径ISO 008/010/012/014/016/018)
8 | 牙体预备及开髓类 | 器械 | 车针类 | 金刚砂车针5*1 | 1.预备牙冠用 2.不锈钢柄身，金刚砂颗粒于轴柄上均匀分布，不同车针上有相应颜色标识； 3..各种规格型号： 1）金刚砂粒子粗细程度分为标准砂（106-125u）、细砂（53-63u）、特细砂（20-30u） 2）工作部形状：TF(锥形平头)、TC（锥形锥头）、TR（锥形圆头）、SF(直形平头)、SR(直形圆头)、BR（圆头球形）、FO（火焰尖头）、WR(圆边轮形)、CD(儿童车针) 3）工作端直径：TF（ISO 011-021）、TC(ISO 012-018)、TR(ISO 013-023)、SF(ISO 012-016)、SR(ISO 012-016)、BR（ISO 008-016）、FO(ISO 010-032)、WR(ISO 042)、CD（ISO 007-009）
9 | 牙体预备及开髓类 | 耗材 | 化学去龋类 | 化学去龋凝胶 | 可选择性地软化并溶解龋坏组织，使其可轻柔刮除。 | 价内
10 | 牙体预备及开髓类 | 器械 | 化学去龋类 | 化学去龋凝胶配套去腐工具 | 1. 各种型号：#1-#5； 2. 配合化学去龋凝胶使用，用于清除软化溶解的龋坏组织。
11 | 牙髓与根管治疗类 | 器械 | 橡皮障及相关工具 | 儿童橡皮障套装 | 1.包含橡皮障安置钳、橡皮障布、橡皮障打孔器、橡皮障模板、固定板、橡皮障夹（8枚乳磨牙型号）、儿童面弓； 2.适用于牙科治疗时隔湿、阻挡软组织、防止感染、防止误传、防止误吞、隔离异味、保证视野清晰、提高工作效率； 3.橡皮障夹具有足够的卡抱力的同时，使临床夹持操作更轻松；弹性持久，使用寿命更长；材料表面耐腐蚀； 4.橡皮障布为一次性使用，金属器械可高温高压消毒。
12 | 牙髓与根管治疗类 | 器械 | 橡皮障及相关工具 | 橡皮障打孔器 | 1.多孔径设计，适用牙型广泛； 2.钻孔器必须锋利光滑，以防橡皮障布出现缺口或撕裂； 3.可消毒后重复使用。
13 | 牙髓与根管治疗类 | 器械 | 橡皮障及相关工具 | 橡皮障夹 | 1.各规格型号：适用于乳牙、恒牙各牙位，如用于54、55、64、65、74、75、84、85的儿童橡皮障夹、恒牙的橡皮障夹套装（#2、#2A、#4、#7、#8A、#9、#12A、#13A、#14A）及前牙的蝴蝶夹等； 2.具有足够的卡抱力的同时，使临床夹持操作更轻松；弹性持久，使用寿命更长；表面耐腐蚀； 3.可消毒后重复使用。
14 | 牙髓与根管治疗类 | 器械 | 橡皮障及相关工具 | 橡皮障支架 | 1.各种形态：U型、环型、可折叠式 ； 2.各材质：金属橡皮障支架、塑料支架、碳纤维支架； 3.适用对象：儿童、成人； 4.可消毒后重复使用。
15 | 牙髓与根管治疗类 | 器械 | 橡皮障及相关工具 | 橡皮障安置钳 | 1.滑动固定式，操作方便，临床夹持更轻松； 2.材料耐腐蚀，可消毒，使用寿命长； 3.儿童成人通用； 4. 与橡皮障夹配套。
16 | 牙髓与根管治疗类 | 耗材 | 橡皮障及相关工具 | 橡皮障布 | 1.各种规格型号（常用尺寸5“*5”、6“*6”；） 2.各材质（乳胶材质：具有较高的复位能力，在牙齿边缘获得更好的封闭效果；非乳胶材质：适用于乳胶过敏者）； 3.各种厚度：薄型（约0.15mm），中型（约0.2mm），厚型（约0.25mm），加厚型（约0.25mm）； 4.各种颜色：深色可以增加手术视野的对比度； 5.要求该产品有国家医保码和重庆市医保码。 | 价外
17 | 牙髓与根管治疗类 | 耗材 | 橡皮障及相关工具 | 楔线 | 1.截面为园形的弹性线，用于配合、辅助橡皮障的实施 ； 2.规格：直径1.8mm，2.1m/盒。 | 价内
18 | 牙髓与根管治疗类 | 耗材 | 橡皮障及相关工具 | 牙线 | 卷装。 | 价内
19 | 牙髓与根管治疗类 | 器械 | 牙髓治疗相关器械 | 无柄拔髓针 | 1. 各种规格：000#、00#、0#、1#、2#、3#； 2. 可用于去除牙髓组织及残屑； 3. 非一次性产品，消毒后可再次使用。
20 | 牙髓与根管治疗类 | 器械 | 牙髓治疗相关器械 | 有柄拔髓针 | 1. 各种规格：长度21mm，#15-#40； 2. 可用于去除牙髓组织及残屑； 3. 非一次性产品，消毒后可再次使用。
21 | 牙髓与根管治疗类 | 器械 | 牙髓治疗相关器械 | H锉（H型扩大锉) | 1. 各规格型号：21mm（6#、8#、10#-80#）， 25mm（6#、8#、10#-80#），31mm（6#、8#、10#-80#）； 2. 为根管治疗用，疏通及扩大根管，提插可更有效切削牙本质； 3. 非一次性产品，消毒后可再次使用。
22 | 牙髓与根管治疗类 | 器械 | 牙髓治疗相关器械 | K锉（K型扩大锉） | 1. 各规格型号：21mm（6#、8#、10#-80#）， 25mm（6#、8#、10#-80#），31mm（6#、8#、10#-80#）； 2. 适用于根管预备，提插和旋转可有效切削牙本质； 3. 非一次性产品，消毒后可再次使用。
23 | 牙髓与根管治疗类 | 器械 | 牙髓治疗相关器械 | C型锉/先锋锉 | 各种规格型号
24 | 牙髓与根管治疗类 | 器械 | 牙髓治疗相关器械 | 扩大针测量尺 | 测量尺正面右下角标准距30mm长、满足临床使用，测量尺正上面从12-27mm长度、间距0.05，方便手用锉、插入小孔测量、测量精度、误差小；耐磨，不掉刻度
25 | 牙髓与根管治疗类 | 器械 | 牙髓治疗相关器械 | 恒牙用镍钛机用根管锉 | 1. 各种规格型号满足恒牙根管预备临床需要； 2. 适用于机用根管预备，柔韧性强，可预弯，有较强抗循环疲劳能力； 3. 可与常规根管预备仪、常规型号热牙胶尖搭配使用； 4. 非一次性产品，消毒后可再次使用。
26 | 牙髓与根管治疗类 | 器械 | 牙髓治疗相关器械 | 乳牙用机用镍钛根管锉 | 1. 各种不同规格型号满足临床需要； 2. 适用于机用根管预备乳牙根管，柔韧性强，可预弯，有较强抗循环疲劳能力； 3. 可与常规根管预备仪搭配使用； 4. 非一次性产品，消毒后可再次使用。
27 | 牙髓与根管治疗类 | 器械 | 牙髓治疗相关器械 | 机用镍钛单支锉 | 1. 各种型号规格； 2. 工作部分采用镍钛合金，可预弯以适应临床不同需要； 3. 采用单支矬预备系统，工作部分为可变锥度，有效提高临床工作效率； 4. 柔韧度高，具有优秀的抗循环疲劳能力。
28 | 牙髓与根管治疗类 | 器械 | 牙髓治疗相关器械 | 手用镍钛根管锉 | 1. 各种规格型号：S2、F1、F2、F3、F4（21/25/31mm）； 2. 适用于根管清理、成型； 3. 可与常规型号热牙胶尖搭配使用； 4. 非一次性产品，消毒后可再次使用。
29 | 牙髓与根管治疗类 | 器械 | 牙髓治疗相关器械 | P钻 | 1. 各种规格：32mm #1，28mm #2，28mm #1-#6； 2. 用作根管扩大器； 3. 非一次性产品，消毒后可再次使用。
30 | 牙髓与根管治疗类 | 器械 | 牙髓治疗相关器械 | 荡洗针 | 1. 各种规格型号：15#、20#、25#、30#、35#、40#； 2. 适用于根管治疗时对根管的清洁； 3. 可与常规根管超声荡洗机搭配使用； 4. 非一次性产品，消毒后可再次使用。
31 | 牙髓与根管治疗类 | 器械 | 牙髓治疗相关器械 | 根管充填器（垂直加压器） | 1. 各种规格型号； 2. 适用于任何根管的管道解剖，可用于弯曲根管，又可用于压实根管根尖三分之一处； 3. 可消毒后重复使用。
32 | 牙髓与根管治疗类 | 器械 | 牙髓治疗相关器械 | 根管充填器（侧方加压器） | 1. 各种规格型号； 2. 可消毒后重复使用。
33 | 牙髓与根管治疗类 | 耗材 | 牙髓治疗相关耗材 | 丁香油 | 1.适用于急性牙髓炎引起的剧烈疼痛 2.主要成分为丁香酚 | 价内
34 | 牙髓与根管治疗类 | 耗材 | 牙髓治疗相关耗材 | 无砷失活抑菌剂（红色） | 1.主要成分为三聚甲醛 2.具有抑菌作用，用于牙髓快速失活 | 价内
35 | 牙髓与根管治疗类 | 耗材 | 牙髓治疗相关耗材 | 樟脑苯酚 | 1.主要含甲酚 2.主要用于根管消毒，有抑菌、消毒作用 | 价内
36 | 牙髓与根管治疗类 | 耗材 | 牙髓治疗相关耗材 | 甲醛甲酚溶液 | 1.适用根管的消毒，或根管内有少量残髓时，使残髓失去活力并杀菌 2.主要成分为甲酚，辅料为甲醛、甘油 | 价内
37 | 牙髓与根管治疗类 | 耗材 | 牙髓治疗相关耗材 | EDTA | 1.凝胶剂型，配备可更换一次性输送头； 2.适用于根管预备，可润滑根管壁、清理污垢，清理牙本质碎屑 | 价内
38 | 牙髓与根管治疗类 | 耗材 | 牙髓治疗相关耗材 | 次氯酸钠根管冲洗液 | 1%-3%浓度，即配即用。 | 价内
39 | 牙髓与根管治疗类 | 耗材 | 牙髓治疗相关耗材 | 吸潮纸尖 | 各规格型号（15#-40#），混号或单号规格，02/04/06锥度 | 价内
40 | 牙髓与根管治疗类 | 耗材 | 牙髓治疗相关耗材 | 氢氧化钙根管消毒材料 | 1.单组份，含氢氧化钙与赋型剂，氢氧化钙含量不小于47.5%3.pH≥12。具有良好的抗菌杀菌能力； 2.流动性好，配用输送头，操作易于掌握，省时简便。 5.要求该产品有国家医保码和重庆市医保码。 | 价外
41 | 牙髓与根管治疗类 | 耗材 | 牙髓治疗相关耗材 | 自凝氢氧化钙 （Dycal） | 1.双组份、化学固化、硬固型糊剂； 2.诱导继发性牙本质的形成。主要用于盖髓（直接或间接）和保护性垫底，不会抑制丙烯酸树脂和其他复合修复材料的聚合； 3具有X-线阻射性； 4.抗酸； 5.低溶解性。 6.要求该产品有国家医保码和重庆市医保码。 | 价外
42 | 牙髓与根管治疗类 | 耗材 | 牙髓治疗相关耗材 | 光固化类盖髓剂 | 1. 含有硅酸盐水门汀，可用于深洞盖髓（直接或间接盖髓），大洞垫底； 2. 具有粘接封闭能力，减少被冲洗或吹走的风险； 3. 光固化，注射管装，无需调和，可深入各类洞型，操作快捷简单； 4. 碱性pH值促进愈合； 5. 高X射线阻射，便于影像学诊断。 6.要求该产品有国家医保码和重庆市医保码。 | 价外
43 | 牙髓与根管治疗类 | 耗材 | 牙髓治疗相关耗材 | 调拌型根管修复材料 | 1.具有良好的组织相容性、边缘密封性及抗压性； 2.具有一定的诱导组织再生的能力； 3.临床上主要用于口腔科的直接盖髓术、牙髓切断术，根尖倒充填术、根尖孔未发育完全的根尖屏障、根管侧壁和髓室底穿孔修补等治疗； 4.为粉剂需与无菌水调拌后使用； 5.要求该产品有国家医保码和重庆市医保码。 | 价外
44 | 牙髓与根管治疗类 | 耗材 | 牙髓治疗相关耗材 | 预混型根管修复材料 | 1.预混型，操作简单，无需调和；无多余材料浪费；节省操作时间和材料成本；充分保证密封材料的高品质效果。 2.在正常情况下可在2小时固化，减少患者的就诊次数，有足够的操作时间（超过30分钟）。 3.固化过程中无收缩，尽可能降低微渗漏发生；高X-Ray阻射；能诱导骨再生；具有极佳的生物相容性并且无细胞毒性，非常安全，不会引起患者任何不适反应。 4.能提供持续的强碱性根管环境（+12pH),具有很强的杀菌及抑菌效果，提高严重感染根管的治疗成功率。 5.要求该产品有国家医保码和重庆市医保码。 | 价外
45 | 牙髓与根管治疗类 | 耗材 | 牙髓治疗相关耗材 | 碘仿氢氧化钙根管充填材料 | 1.无需调制、随取随用； 2.糊剂性质稳定，临床疗效可靠； 3.为注射型可加压充填方式，操作易于掌握； 4.既可单独充填（乳牙），也可与牙胶尖并用（恒牙）： 5.X线阻射、易于确认充填效果； 6.要求该产品有国家医保码和重庆市医保码。 | 价外
46 | 牙髓与根管治疗类 | 耗材 | 牙髓治疗相关耗材 | 树脂型根管充填材料 | 1.与牙胶尖配合用于恒牙根管充填； 2.分AB糊剂，容易调拌，凝固后无明显收缩，结构稳定； 3.无刺激； 4.环氧树脂型根充糊剂； 5.优越的X光阳射性； 6.长期根管封闭性。； 7.要求该产品有国家医保码和重庆市医保码。 | 价外
47 | 牙髓与根管治疗类 | 耗材 | 牙髓治疗相关耗材 | 生物陶瓷类根充材料 | 1.生物陶瓷根管封闭糊剂（充填），预混可注射白色硬性水门汀，良好流动性、生物活性、生物相容性和无细胞毒性 2.要求该产品有国家医保码和重庆市医保码。 | 价外
48 | 牙髓与根管治疗类 | 耗材 | 牙髓治疗相关耗材 | 根管充填材料注射头 | 一次性，避光 | 价内
49 | 牙髓与根管治疗类 | 耗材 | 牙髓治疗相关耗材 | 牙胶尖(标准锥度) | 各规格型号（15#-40#），混号或单号规格，02/04/06锥度 | 价内
50 | 牙髓与根管治疗类 | 耗材 | 牙髓治疗相关耗材 | 多聚甲醛干髓材料 | 1.由粉液双组份，粉剂主要由氧化锌和多聚甲醛组成，液剂由甲酚、甘油等组成； 2.适用于专业技术允许的不需要完全去除牙髓的情况下，根管的临时或永久封闭； 3.强力高效对抗需氧菌和厌氧菌的干髓糊剂； 4.不被吸收，具有X线阻射性。 | 价内
51 | 牙髓与根管治疗类 | 耗材 | 牙髓治疗相关耗材 | 光固化窝洞垫底材料（窝洞） | 1. 含氟离子 ，包含羟基磷灰石。用于间接盖髓垫底； 2. X 线阻射性，通用色； 3. 室温下贮存； 4. 不需调和，注射管状； 5. 光固化； 6.要求该产品有国家医保码和重庆市医保码。 | 价外
52 | 牙髓与根管治疗类 | 耗材 | 牙髓治疗相关耗材 | 碘酚 | 1.用于有肉芽组织创面的抑菌消毒； 2.含有碘和苯酚等的复方制剂。 | 价内
53 | 牙髓与根管治疗类 | 耗材 | 牙髓治疗相关耗材 | 暂封膏 | 1.遇水/唾液迅速固化或固化时间小于半小时； 2.不含丁香油，不会影响复合树脂等材料的固化； 3.良好的相容性和密封性，操作简单，同时材料去除简便。 | 价内
54 | 牙体修复类 | 器械 | 牙体修复相关器械 | 粘固粉调刀 | 1.双头使用； 2.具有良好的耐腐蚀性、弹性； 3.可消毒后重复使用。
55 | 牙体修复类 | 器械 | 牙体修复相关器械 | 水门汀充填器 | 1. 各种规格型号； 2. 适用于在牙科治疗时,在窝洞内进行调和型水门汀充填材料的充填、构筑、形态修正及压接成形； 3. 消毒后可重复使用的手动工具。
56 | 牙体修复类 | 器械 | 牙体修复相关器械 | 普通型树脂充填器 | 1.各种规格型号 010-0118（KPICH）； 2.硬度要求510-620HV，有足够强度； 3.可消毒后重复使用。
57 | 牙体修复类 | 器械 | 牙体修复相关器械 | 树脂美学充填器 | 一套7只器械+耐高温塑料消毒盒：CT-1双面树脂成型，CT-2临面边缘精准成型，CT-3大表面准确成型，CT-4修复成型操作，CT-5咬合面成型操作，CT-6水平垂直测量厚度，CT-7去除多余材料。
58 | 牙体修复类 | 器械 | 牙体修复相关器械 | 前牙塑形充填器 | 用于前牙树脂堆塑分层、树脂分层的水平和垂直厚度的测量。在牙本质树脂充填之后、在牙本质树脂光固化和釉质层充填之前使用。
59 | 牙体修复类 | 器械 | 牙体修复相关器械 | 豆瓣成型片套装 | 1. 包含成型片夹、各型号金属成型片、邻面保护成型片、楔子及夹钳等相关配件； 2. 成型片设计带孔突起，方便夹持、放置和取出成形片；增加硬度，更好控制更容易放入； 3.良好解剖形态，稳定贴合牙面，可恢复牙齿正常邻接关系，无飞边； 4.配套工具可消毒重复使用。
60 | 牙体修复类 | 器械 | 牙体修复相关器械 | 豆瓣成型片 | 1.不锈钢材质。 2. 大中小各型号、龈上龈下均有。 3.良好解剖形态，稳定贴合牙面，可恢复牙齿正常邻接关系，无飞边； 4.可消毒后重复使用
61 | 牙体修复类 | 器械 | 牙体修复相关器械 | 透明成型片 | 在牙科龋洞龋损洞形充填过程中对充填材料进行塑形。
62 | 牙体修复类 | 器械 | 牙体修复相关器械 | 成形片（钳式） | 各种规格型号，袋装，外表色泽均匀、边缘及方孔无明显毛刺，具有良好的耐腐蚀性。
63 | 牙体修复类 | 器械 | 牙体修复相关器械 | 成形片夹（钳式） | 1. 用于口腔内科补牙时夹紧成形片； 2. 钳式产品应有良好的弹性，杆式产品应有良好的锁紧和调节性能； 3. 开闭和移动应灵活平整，无卡塞歪斜现象； 4. 耐腐蚀。
64 | 牙体修复类 | 器械 | 牙体修复相关器械 | 自适应性牙楔 | 硬质内芯外覆触角，塑料制成。
65 | 牙体修复类 | 器械 | 牙体修复相关器械 | 树脂抛光磨头套装 | 1.各种规格型号，配合慢速手机使用； 2.用于树脂修型抛光； 3.可消毒后重复使用。
66 | 牙体修复类 | 耗材 | 牙体修复相关器械 | 抛光膏 | 1.根据抛光系数不同，分为标准型和精细型，用于清洁、抛光牙体、修复体及种植体表面； 2.质地均匀，能有效防止飞溅； 3.包含无氟及含氟两种类型。 | 价内
67 | 牙体修复类 | 器械 | 牙体修复相关器械 | 牙科抛光刷 | 1.各种规格型号，配合慢速手机使用； 2.细密尖刷头，金属柄； 3.用于打磨、抛光； 4.可消毒后重复使用。
68 | 牙体修复类 | 器械 | 牙体修复相关器械 | 彩虹抛光杯 | 1. 通过磨料和液体混合物的摩擦和冲击作用，去除表面的瑕疵和氧化层，实现抛光效果； 2. 可高温高压消毒 建议一次性使用。
69 | 牙体修复类 | 器械 | 牙体修复相关器械 | 彩虹抛光条 | 1. 通过磨料和液体混合物的摩擦和冲击作用，去除表面的瑕疵和氧化层，实现抛光效果； 2. 可高温高压消毒 建议一次性使用。
70 | 牙体修复类 | 器械 | 牙体修复相关器械 | 矽离子手柄 | 可重复使用，耐用，医用不锈钢材质，规格PN0435
71 | 牙体修复类 | 器械 | 牙体修复相关器械 | 矽离子大套装 | 能有效的对齿科材料进行研磨抛光，型号PN017大套装
72 | 牙体修复类 | 耗材 | 牙体修复相关耗材 | 一次性调拌纸 | 各型号规格，加厚防水，页面光滑。 | 价内
73 | 牙体修复类 | 耗材 | 牙体修复相关耗材 | 一次性塑料调拌刀 | 适用于玻璃离子调拌，耐高温消毒。 | 价内
74 | 牙体修复类 | 耗材 | 牙体修复相关耗材 | 聚羧酸锌水门汀 | 1. 用于窝洞的垫底或衬层； 2. 粉剂和液剂双组份，主要成分包括氧化锌、氧化镁等。 | 价内
75 | 牙体修复类 | 耗材 | 牙体修复相关耗材 | 磷酸锌水门汀 | 1. 用于窝洞的垫底或衬层； 2. 粉液双组份，粉剂主要成分为氧化锌，氧化镁；液剂主要成分为磷酸、铝、氧化锌。 | 价内
76 | 牙体修复类 | 耗材 | 牙体修复相关耗材 | 粘接性光固化玻璃离子 | 1. 正畸粘接用的树脂强化型玻璃离子粘接剂，可对釉质、烤瓷和金属进行粘接； 2. 长期的氟释放能力； 3.双固化特性，对潮湿具有低度敏感性，可在湿润状态下应用。 | 价内
77 | 牙体修复类 | 耗材 | 牙体修复相关耗材 | 粘接性自固化玻璃离子 | 1. 粘接型玻璃离子水门汀，可用于常规金属类修复体的粘固，与牙体组织和金属有良好的粘接强度， 具有良好的生物相容性和最接近牙体组织的热膨胀系数； 2. 材料调拌容易，流动性好； 3. 形成的薄膜厚度为15微米左右，方便修复体的就位； 4. 无需进行表面调理，无需光照，可自固化，有较充裕的工作时间和较快的口内固化速度； 5. 长期的氟释放和再充氟能力； 6.要求该产品有国家医保码和重庆市医保码。 | 价外
78 | 牙体修复类 | 耗材 | 牙体修复相关耗材 | 充填型玻璃离子 | 1. 充填型玻璃离子水门汀，适用于乳牙充填，I、II、III类洞及楔状缺损（美观要求不高者）的填充； 2. 耐磨性强，抗压强度高，氟离子释放量大，可以最佳的预防龋齿； 3. 易调合，具有优异的操作性能（工作时间2min，固化时间2-5min左右）； 4. 较好的压实性能及力学性能，有X线阻射性； 5. 透明效果好，并具有与自然牙齿相似的荧光性； 6.要求该产品有国家医保码和重庆市医保码。 | 价外
79 | 牙体修复类 | 耗材 | 牙体修复相关耗材 | 粘接剂毛刷棒 | 各型号大小，100*1 筒 | 价内
80 | 牙体修复类 | 耗材 | 牙体修复相关耗材 | 齿科酸蚀剂 | 1. 35%-37%磷酸性酸蚀剂； 2.可用于酸蚀牙釉质和牙釉质/牙本质； 3. 粘稠、流动性缓慢。 | 价内
81 | 牙体修复类 | 耗材 | 牙体修复相关耗材 | 树脂粘接剂 | 1. 单瓶装单组份自酸蚀粘接剂； 2. 可用于光固化复合树脂或复合体充填物充填各类洞型前的粘接； 3. 适用于各种粘结技术，全酸蚀、自酸蚀、选择性酸蚀。 | 价内
82 | 牙体修复类 | 耗材 | 牙体修复相关耗材 | 光固化复合树脂 | 1. 固体型光固化树脂，填料100%为纳米颗粒或纳米基团； 2. 抗压强度380-390MPa，抗弯强度155MPa左右，适用于前、后牙填充； 3. 粘接性能良好，仿真性、可塑性强； 4.要求该产品有国家医保码和重庆市医保码。 | 价外
83 | 牙体修复类 | 耗材 | 牙体修复相关耗材 | 流动树脂 | 1. 流体型光固化树脂，材料具有良好的流动性，可以渗透到窝洞的任何部位； 2. 纳米颗粒，具有良好的抛光性、高强度和高耐磨性； 3. 注射器设计能有效消除注射过程中的气泡和溢出，注射针头易于弯曲且不扭结，能更方便地进入窝洞； 4要求该产品有国家医保码和重庆市医保码。 | 价外
84 | 牙体修复类 | 耗材 | 牙体修复相关耗材 | 加强型流动树脂 | 1. 流体型光固化树脂，材料具有高填料高强度 （填料》60vol%）； 2: 含S-PRG填料可释放并再充氟离子，抑制菌斑附着； 3: 注射式充填，无需专用配套充填工具，操作方便； 4: 颜色丰富，具有乳牙色号； 5. 具有不同流动度型号； 6.要求该产品有国家医保码和重庆市医保码。 | 价外
85 | 牙体修复类 | 耗材 | 牙体修复相关耗材 | 大块树脂 | 1. 需搭配专门的超声手机使用，子弹头设计，便于临床操作； 2. 一次固化的最大深度可达5mm； 3. 在超声的激活下，树脂粘度变低，可充分流动至窝洞中的任何位置；超声停止后，树脂又会快速回复到原有的粘稠、可堆塑的状态； 4. 高比例填料，能确保后牙所需的强度和机械性能； 5.要求该产品有国家医保码和重庆市医保码。 | 价外
86 | 牙体修复类 | 器械 | 牙体修复相关器械 | 大块树脂超声手机 | 1. 与大块树脂配套使用，利用了高频率的超声波（约20kHz-30kHz），通过振动、声波、加热和填充压力等效应激活树脂并增加其流动性，改善树脂充填体的边缘适应性，当停止超声手机后，树脂再次恢复高粘性，方便塑形； 2. 手机可直接连于牙科综合治疗仪气路上，无需另外手动开关或控制台； 3. 用于对牙体大面积缺损充填,缩短光照时间； 4. 已进入重庆市物价收费标准。
87 | 牙体修复类 | 耗材 | 牙体修复相关耗材 | 渗透树脂 | 1. 产品需包含牙科粘结剂-酸蚀剂,干燥剂,渗透树脂； 2. 流动性好，用于邻面及唇颊面龋损微创治疗，可抑制早期龋病的发展； 3. 用于牙釉质白垩斑的美学治疗； 4.要求该产品有国家医保码和重庆市医保码。 | 价外
88 | 牙体修复类 | 耗材 | 牙体修复相关耗材 | 复合树脂纤维 | 1. 由独立E型纤维构成的纤维增强复合树脂材料； 2. 具有互渗透聚合物网络（IPN）专利结构,高挠曲强度和强粘结性能； 3. 不同类型分别用于缺牙修复，松牙固定，正畸保持，残冠修复，义齿基托的修复和加强。 | 价外
89 | 牙体修复类 | 耗材 | 牙体修复相关耗材 | 止血排龈膏(3M) | 安装在树脂输送器/排龈枪上使用 用于龈沟扩开及止血。 | 价内
90 | 牙体修复类 | 耗材 | 牙体修复相关耗材 | 止血排龈凝胶（美国皓齿） | 用于龈沟扩开及止血。 | 价内
91 | 牙体修复类 | 耗材 | 牙体修复相关耗材 | 齿科咬合纸 | 用6N力划线，划痕应连续清晰；型号：标准型 双面蓝 110um | 价内
92 | 牙体修复类 | 耗材 | 冠修复类 | 金属预成冠（恒牙） | 1. 各规格型号（左右、上下颌、2#-7#)； 2. 预成的第一恒磨牙形态 ,准确复制第一恒磨牙解剖学特征； 3. 高质量医用不锈钢； 4.要求该产品有国家医保码和重庆市医保码。 | 价外
93 | 牙体修复类 | 耗材 | 冠修复类 | 乳牙预成冠 | 1. 各规格型号（左右、上下颌、2#-7#)； 2. 预成的乳磨牙形态 ,准确复制第一乳磨牙及第二乳磨牙解剖学特征，符合中国儿童乳牙的解剖外型，适用于大多数病例； 3. 高质量医用不锈钢 ； 4.要求该产品有国家医保码和重庆市医保码。 | 价外
94 | 牙体修复类 | 耗材 | 冠修复类 | 透明树脂冠 | 1. 各规格型号（左右、上下颌、2#-7#或s,m,l号)； 2. 预成的乳前牙形态 ,准确复制中切牙、侧切牙及尖牙的解剖学特征； 3. 聚酯合成材质，内外光滑无痕； 4. 要求该产品有国家医保码和重庆市医保码。 | 价外
95 | 牙体修复类 | 器械 | 冠修复类 | 金冠剪(弯头) | 1. 剪刀头微翘，弯头，用于修整金属预成冠形态及大小； 2. 医用不锈钢材质； 3. 可消毒后重复使用； 4. 乳牙及恒牙金属预成冠通用。
96 | 牙体修复类 | 器械 | 冠修复类 | 精修剪 | 1. 剪刀头较小，锋利，可用于修整预成冠（金属及透明树脂冠）形态及大小； 2. 医用不锈钢材质； 3. 可消毒后重复使用； 4. 乳牙及恒牙预成冠通用。
97 | 牙体修复类 | 器械 | 冠修复类 | 缩颈钳 | 1. 金属预成冠外形轮廓做缩颈，建立合适的邻面接触点； 2. 医用不锈钢材质； 3. 可消毒后重复使用； 4. 乳牙及恒牙金属预成冠通用。
98 | 牙体修复类 | 器械 | 冠修复类 | 颈缘成型钳 | 1. 金属预成冠边缘(即颈缘）作卷边，使之紧密贴合牙体； 2. 医用不锈钢材质； 3. 可消毒后重复使用； 4. 乳牙及恒牙金属预成冠通用。
99 | 龋齿预防类 | 耗材 | 龋齿预防类 | 窝沟封闭剂 | 1. 光固化复合树脂材料、具有氟离子释放特性，低填料，流动性好，可抵达窝沟深处，光固化后无需调合； 2 .配备超细注射分配头，使用量可控，有效防止溢出； 3.要求该产品有国家医保码和重庆市医保码。 | 价外
100 | 龋齿预防类 | 耗材 | 龋齿预防类 | 氟保护剂 | 1. 为牙科悬液，主要由氟化钠(5%)等组成，氟化钠含量为50mg/ml； 2. 操作简单快速，无需辅助设备； 3. 口味好，儿童容易接受； 4.要求该产品有国家医保码和重庆市医保码。 | 价外
101 | 龋齿预防类 | 耗材 | 龋齿预防类 | 涂氟毛刷棒 | 各型号，长毛刷，易弯折，100支装 | 价内
102 | 牙椅相关耗材 | 耗材 | 牙椅相关耗材 | 牙椅蓝膜 | 1. 附着力强，每片可撕下来单独使用； 2. 各型号大小，100支装。 | 价内
103 | 牙椅相关耗材 | 耗材 | 牙椅相关耗材 | 强吸唾管 | 一次性，适用于科室牙椅强吸接口 | 价内
104 | 牙椅相关耗材 | 耗材 | 牙椅相关耗材 | 弱吸唾管 | 柔韧性高，可自由弯曲，平滑口设计，安全舒适 | 价内
105 | 牙椅相关耗材 | 耗材 | 牙椅相关耗材 | 光固化机保护膜 | 透明度好，盒装，尺寸：40mm*200mm及其他尺寸 | 价内
106 | 牙椅相关耗材 | 耗材 | 牙椅相关耗材 | 三用枪管 | 适用于科室牙椅三用枪，耐高温消毒 | 价内
107 | 牙椅相关耗材 | 耗材 | 牙椅相关耗材 | 光固化遮光板 | 良好遮光，通用型 | 价内
108 | 牙椅相关耗材 | 耗材 | 牙椅相关耗材 | 手机注油剂（自动） | 适用于科室目前使用的卡瓦注油机 | 价内
109 | 牙椅相关耗材 | 耗材 | 牙椅相关耗材 | 手机注油剂（手动） | 口腔手机的手动注油 | 价内
110 | 一次性口腔检查用品 | 耗材 | 一次性口腔检查用品 | 医用检查垫 | 系带和不系带规格，双层，防水 | 价内
111 | 一次性口腔检查用品 | 耗材 | 一次性口腔检查用品 | 一次性探针 | 独立灭菌包装 | 价内
112 | 一次性口腔检查用品 | 耗材 | 一次性口腔检查用品 | 一次性口镜 | 独立灭菌包装 | 价内
113 | 一次性口腔检查用品 | 耗材 | 一次性口腔检查用品 | 一次性镊子 | 独立灭菌包装，镊子尖段对合好 | 价内
114 | 个人防护用品 | 耗材 | 个人防护用品 | 牙科防护面罩 | 高清、防雾面罩，佩戴方便舒适 | 价内
115 | 个人防护用品 | 耗材 | 个人防护用品 | 防护片 | 适用于防护面罩面屏更换 | 价内
116 | 个人防护用品 | 耗材 | 个人防护用品 | 医用乳胶手套（有粉/无粉） | 各型号规格，盒装，抽取式，加厚，贴合手部 | 价内
117 | 消毒用品 | 耗材 | 消毒用品 | 多酶溶液 | 各类口腔医疗设备、口腔手术医疗器械的清洗、快速溶血、润滑、防锈、防腐蚀 ，瓶装 | 价内
118 | 消毒用品 | 耗材 | 消毒用品 | 医学酒精消毒湿巾 | 物体表面清洁消毒，抽取式， | 价内
119 | 消毒用品 | 耗材 | 消毒用品 | 托盘清洗剂 | 能有效清洗残留在托盘上的藻酸盐类印模材料，1L/瓶 | 价内
120 | 消毒用品 | 耗材 | 消毒用品 | 物品表面表面消毒剂 | 1. 主要成分：卡索氯胺、异丙醇； 2. 能杀灭99.9%的细菌、病毒、真菌、结核杆菌； 3. 旋转喷头，喷雾型； 4. 用于印模表面的消毒。 | 价内
121 |  | 耗材 |  | 碘仿引流纱条 | 各型号规格，独立包装，消毒灭菌 | 价内
122 | 其它器械 | 器械 | 器械 | 车针盒 | 耐高温消毒，各尺寸大小
123 | 其它器械 | 器械 | 器械 | 扩挫盒 | 耐高温消毒，各尺寸大小
124 | 其它器械 | 器械 | 器械 | 乳牙拔牙钳 | 各型号，耐高温消毒
125 | 其它器械 | 器械 | 器械 | 拔牙挺 | 各型号，耐高温消毒
126 | 其它器械 | 器械 | 器械 | 正畸拔牙钳 | 上颌、下颌，耐高温消毒
127 | 其它器械 | 器械 | 器械 | 牙刮匙 | 1. 各种规格型号； 2.刮刃应薄而锐，便于将探查到的炎性物质等清理干净； 3.适用于除去牙碎片、残渣或刮除肉芽肿、囊肿、牙槽内病变组织及腐碎骨质的齿科常用医疗器械； 4.可消毒后重复使用。
128 | 正畸类 | 耗材 | 正畸耗材 | 金属托槽（MUT 3-3） | 020-195 | 价内
129 | 正畸类 | 耗材 | 正畸耗材 | 高位牵引头帽 | 大中小 | 价内
130 | 正畸类 | 耗材 | 正畸耗材 | 双圆管 | 大中小 | 价内
131 | 正畸类 | 耗材 | 正畸耗材 | 被动自锁托槽 | 高中低转矩 | 价内
132 | 正畸类 | 耗材 | 正畸耗材 | 片切砂条 | 单、双面 | 价内
133 | 正畸类 | 耗材 | 正畸耗材 | 旋转垫 | 无 | 价内
134 | 正畸类 | 耗材 | 正畸耗材 | 舌刺 | 无 | 价内
135 | 其它器械 | 器械 | 器械 | 碧蓝注射器 | 1.适用于必兰麻注射 2.尖头、钩头两种规格 3.耐高温消毒
136 | 正畸类 | 耗材 | 正畸耗材 | 牙胶片（压膜片） | 1.适用于科室现有的肖尔压膜机，原装正版； 2.硬膜片/软膜片 3.用于制作压膜保持器、颌垫、运动保护牙套等 | 价内